## 浓度检测
检测内容 |  | 概念 |  |  | 核心作用
浓度 |  | 铁矿石检测里的浓度是指矿浆浓度，是矿浆里干铁矿粉的重量，占整份矿浆总重量的比例，用百分比表示。（比例工厂会根据自家原矿硬度、磨矿设备、选别工艺微调，无固定标准值）。 |  |  | 1.控制磨矿分级效果：浓度偏高加水稀释，偏低减少补水，避免影响分级精度。2.快速判断生产是否正常，及时调整；3.精准浓度测定，用于结算/品控。
场景 | 检测类型 | 检测工序 | 检测目的 | 操作步骤 | 工具容器 | 关键参数/公式 | 物料形态
生产现场 | 现场检测 | 在线检测 | 为了实时指导生产，磨机、浮选机一直在转，浓度一变，产量、品位、回收率马上变，工人需要几分钟内就知道结果，立刻调水、调矿，误差允许稍大一点，但必须快； | 1. 在对应工段的核心矿浆输送管道上，安装在线浓度计（设备正常运行，数据可传输）； | 在线浓度计 | / | 矿浆
2. 数据读取记录（留存数据）；
|  | 人工辅助-浓度壶称重法 |  | 1.确认空壶重量（提前称好1L浓度壶空重，用马克笔标注于壶身，无需重复称重）； | 采样桶、1L 浓度壶、抹布、现场浓度表、笔/记录单； | 1.1L 浓度壶（空壶重提前标注） 2.矿浆净重 = 总重 - 空壶重 3.参考浓度表确认浓度； | 矿浆
2.取样装壶（用采样桶舀取矿浆，缓慢倒入浓度壶，确保液面与壶身刻度线齐平）；
3.称重计算净重（用抹布擦干壶外壁水分，称取壶+矿浆总重，减去空壶重得矿浆净重）；
4.查表记录浓度（对照现场浓度表，根据矿浆净重找到对应浓度值，记录并用于调整）；
| 实验室检测 | 实验室烘干称重法 | 快速判断生产是否正常，及时调整，精度不高，也不需要高。属于生产指挥岗，为了看趋势、调参数、保运行。（做的次数较少） | 1.现场取样（采集矿浆至采样桶，无固定采样量，确保样品具有代表性，避免杂质混入）； | 采样桶、精密电子天平（0.01g精度）、烘干炉、木质坩埚夹、笔/记录单； | 1.矿浆（无固定采样量，足量即可）2.湿重=矿浆+采样桶总重（已知采样桶空重）； 3.干重=干矿样+采样桶总重； 4. 浓度= 干重/湿重×100%； | 1.烘干前状态：湿矿浆； 2.烘干后：干矿样；
2.称湿重（提前确认采样桶空重，称取矿浆+采样桶总湿重，记录数据）；
3.烘干处理（将盛有矿浆的采样桶放入烘干炉，烘干至矿浆完全干燥）；
4.称干重（将烘干后的采样桶置于冷却装置冷却至室温，称取干矿样+采样桶总干重）；
5.计算浓度（按公式计算，浓度=（干矿样质量/湿矿浆质量）×100%，记录计算结果）；
中心实验室 |  |  | 精准浓度测定（用于结算 / 品控） | 1.现场取样（采集矿浆至采样桶，无固定采样量，确保样品具有代表性，避免杂质混入）； | 采样桶、精密电子天平（0.01g精度）、电热板、坩埚夹、笔/记录单；
2.称湿重（提前确认采样桶空重，称取矿浆+采样桶总湿重，记录数据）；
3.烘干处理（将盛有矿浆的采样桶放至电热板（或智能恒温鼓风干燥箱），烘干至矿浆完全干燥）；105±5℃（行业通用标准）；
4.称干重（将烘干后的采样桶置于冷却装置冷却至室温，称取干矿样 + 采样桶总干重）；
5.计算浓度（按公式计算：浓度 =(干矿样质量 / 湿矿浆质量)×100%，记录计算结果）
差异化总结：
1.现场采用浓度壶对比浓度表的方法，属于快速估算方式，受人工操作、设备精度、环境波动影响较大，因此准确度相对较低。（浓度表为固定理论值，无法随现场矿浆密度、成分、温度实时变化，与实际工况存在偏差） 2.现场实验室整体精度低于中心实验室，主要是由人员操作要求、样品处理方式、执行标准及环境条件决定：现场以快速指导生产为目标，允许合理误差；中心实验室以精准数据、结算仲裁为目标，执行严格标准，因此精度更高。